## INFORME1 (2)
MULTISERVICIOS VIVEL
Estudio de Suelos, Asfalto y concreto
|  | Guatemala | 2025-08-19
Interesado: | MUNICIPALIDAD DE EL QUETZAL, SAN MARCOS
Atención: | CONSTRUCCIONES Y VENTA ADONAI
.
Me dirijo a ustedes deseándoles éxitos en sus labores diarias.
El motivo de la presente es para entregar resultados obtenidos en campo de los estudios realizados al material de capa de BASE GRANULAR (proctor y densidades) del Proyecto:
MEJORAMIENTO CAMINO RURAL ENTRADA PRINCIPAL, DEL PUENTE HACIA CASERIO VILLA NUEVA, MUNICIPIO DE EL QUETZAL, SAN MARCOS
Adjunto a la presente encontrará el detalle de los resultados obtenidos.
OBSERVACION:
CHEQUEO DE COMPACTACIÓN EN CAPA DE BASE GRANULAR
Quedo a sus órdenes para cualquier consulta,
Atentamente,
Realizó: |  |  |  | Vo. Bo.
Noé Vicente Dubón

## INFORME
ANALISIS DE LABORATORIO Y CONTROL DE CALIDAD | MULTISERVICIOS VIVEL
Estudio de Suelos, Asfalto y concreto
Interesado: | MUNICIPALIDAD DE EL QUETZAL, SAN MARCOS
Empresa Ejecutora: | CONSTRUCCIONES Y VENTA ADONAI
Proyecto: | MEJORAMIENTO CAMINO RURAL ENTRADA PRINCIPAL, DEL PUENTE HACIA CASERIO VILLA NUEVA, MUNICIPIO DE EL QUETZAL, SAN MARCOS
Fecha de Informe: | 2025-08-19 | [12 empty] | .
Area de Trabajo: | BASE GRANULAR
SE TRABAJARON LOS ANALISIS OBTENIENDO LOS SIGUIENTES RESULTADOS
PROCTOR MODIFICADO |  |  |  | PUS. MAX Kg/m³ | 1905.996
|  |  |  | PUS. MAX lbs/pie³ | 118.9874
POLVILLO DE TRITURACÓN |  |  |  | % H. Òptima | 8.1
DENSIDADES DE CAMPO
FECHA DE CHEQUEO |  | AREA DE TRABAJO | Lado
[6 empty] | 0 | 0 | 0 | 0 | 0 | 0 | 0 | 0
2025-08-11 |  | BASE GRANULAR | DERECHO | % De Humedad de campo | 8.6
|  |  |  | % de compactaciòn | 97.71267
2025-08-18 |  | BASE GRANULAR | CENTRO | % De Humedad de campo | 8.4
|  |  |  | % de compactaciòn | 98.11346
OBSERVACIONES:
CHEQUEO DE COMPACTACIÓN EN CAPA DE BASE GRANULAR
Realizó: |  |  |  | Vo. Bo.
Noé Vicente Dubón

## PROCTOR
| ENSAYO DE COMPACTACION PROCTOR AASHTO T 99 O AASHTO T 180 | MULTISERVICIOS VIVEL
Estudio de Suelos, Asfalto y concreto
| Interesado: | MUNICIPALIDAD DE EL QUETZAL, SAN MARCOS
| Empresa Ejecutora: | CONSTRUCCIONES Y VENTA ADONAI
| Proyecto: | MEJORAMIENTO CAMINO RURAL ENTRADA PRINCIPAL, DEL PUENTE HACIA CASERIO VILLA NUEVA, MUNICIPIO DE EL QUETZAL, SAN MARCOS
| Fecha: | 2025-08-11
| Area de Trabajo: | BASE GRANULAR
| Norma y Método de Compactación: |  | AASHTO T 180 C |  |  | No. de capas: |  | 5 |  |  | No. de golpes por capa: | [5 empty] | 25
| Volumen del Molde (cm3): |  | 944 |  |  | Peso del cilindro en gr. | [6 empty] | 4275
| Punto |  |  | 1 | 2 |  | 3 |  | 4 |  |  |  | 5
| Molde No. |  | - | 1 | 1 |  | 1 |  | 1 |  |  |  | 1
| Contenido de Humedad deseado |  | % | 2.4% | 5.3% |  | 8.1% |  | 10.8% |  |  |  | 13.6%
| Contenido de Humedad Inicial |  | % | 2.4% | 2.4% |  | 2.4% |  | 2.4% |  |  |  | 5.3%
| Contenido de humedad adicional |  | % | 0% | 2.9% |  | 5.7% |  | 8.4% |  |  |  | 8.3%
| Peso de Muestra Inicial Húmeda |  | g | 3000 | 3000 |  | 3000 |  | 3000 |  |  |  | 3000
| Peso de Muestra Inicial Seca |  | g | 2929.6875 | 2929.6875 |  | 2929.6875 |  | 2929.6875 |  |  |  | 2849.003
| Volumen de agua adicional |  | cc | 0 | 84.9609375 |  | 166.9921875 |  | 246.09375 |  |  |  | 236.4672
| Peso Suelo Húmedo + Molde |  | g | 6029 | 6125 |  | 6220 |  | 6218 |  |  |  | 6205
| Peso Suelo Húmedo |  | g | 1754 | 1850 |  | 1945 |  | 1943 |  |  |  | 1930
| CONTENIDO DE HUMEDAD VIA SPPEDY |  | % | 2.4 | 5.3 |  | 8.1 |  | 10.8 |  |  |  | 13.6 | [5 empty] | 2.4 | 1.814503
[19 empty] | 5.3 | 1.861107
[19 empty] | 8.1 | 1.905996
[19 empty] | 10.8 | 1.857638
| Peso unitario total (Húmedo), gt |  | g/cm³ | 1.858051 | 1.959746 |  | 2.060381 |  | 2.058263 |  |  |  | 2.044492 | [5 empty] | 13.6 | 1.799728
| Peso unitario seco, gd |  | g/cm³ | 1.814503 | 1.861107 |  | 1.905996 |  | 1.857638 |  |  |  | 1.799728
| Peso unitario seco, gd |  | lb/pie³ | 113.2757 | 116.1851 |  | 118.9874 |  | 115.9686 |  |  |  | 112.3534
Clasificación
[10 empty] | LL = |  | NL |  | LP = |  | NP | IP = | NIP
[10 empty] | SUCS | [9 empty] | .
Indice de grupo
[10 empty] | AASHTO | [10 empty] | w | PUS
[10 empty] | gt (g/cm³) |  |  |  |  | 2.060381 | [5 empty] | 0 | 1.905996
[10 empty] | gd óptimo (kg/m³) |  |  |  |  | 1905.996 | [5 empty] | 8.1 | 1.905996
[10 empty] | gd óptimo (lb/pie³) |  |  |  |  | 118.9874 | [7 empty] | ¦
[10 empty] | w optima (%) |  |  |  |  | 8.1%
Observaciones
Realizó: | [11 empty] | Vo. Bo.
Noé Vicente Dubón

## DENSIDADES
DENSIDAD DE LOS SUELOS EN EL SITIO METODO ARENA- AASHTO T-191 | MULTISERVICIOS VIVEL
Estudio de Suelos, Asfalto y concreto
Interesado: | MUNICIPALIDAD DE EL QUETZAL, SAN MARCOS
Empresa Ejecutora: | CONSTRUCCIONES Y VENTA ADONAI
Proyecto: | MEJORAMIENTO CAMINO RURAL ENTRADA PRINCIPAL, DEL PUENTE HACIA CASERIO VILLA NUEVA, MUNICIPIO DE EL QUETZAL, SAN MARCOS
Area de Trabajo: | BASE GRANULAR
Prueba No. |  | 1 | 2
Fecha de la prueba |  | 2025-08-11 | 2025-08-18
Capa |  | BASE GRANULAR | BASE GRANULAR
Lado: |  | DERECHO | CENTRO
Profundidad de perforación (pulg) |  | 4" | 4"
Peso picnómetro (1) (lb) |  | 11.94 | 11.9
Peso picnómetro (2) (lb) |  | 11.13 | 11.11
Peso del embudo (lb) |  | 0.81 | 0.79
Peso picnómetro (2) (lb) |  | 11.13 | 11.11 |  | #VALUE!
Peso picnómetro (3) (lb) |  | 8.31 | 8.34
Peso arena total (lb) |  | 2.82 | 2.77
Peso del embudo (lb) |  | 0.81 | 0.79
Peso arena adentro (lb) |  | 2.01 | 1.98
densidad de la arena (lb/pie³) |  | 79.31 | 80.31
volumen del agujero cc. |  | 0.02534359 | 0.02465446
Peso Bruto Humedol (PBH) |  | 3.6 | 3.52
Tara lb |  | 0.4 | 0.4
Peso Neto Humedo (PNH) (lb) |  | 3.2 | 3.12
Peso Unitario Humedo (PUH) (lb) |  | 126.2647 | 126.5491
Humedad de campo (%) |  | 8.6 | 8.4
Peso Unitario Seco de campo (lb) |  | 116.2658 | 116.7427
Peso unitario seco de laboraorio (lb) |  | 118.9874 | 118.9874
de humedad óptima de laboratorio (%) |  | 8.1% | 8.1%
Compactación (%) |  | 97.71267 | 98.11346
Observaciones: | CHEQUEO DE COMPACTACIÓN EN CAPA DE BASE GRANULAR
Realizó: |  |  |  | Vo.Bo.
Noé Vicente Dubón