## INFORME
MULTISERVICIOS VIVEL
CONTROL DE RESISTENCIA DE CONCRETO HIDRAULICO
DETERMINACIÓN DE LA RESISTENCIA A LA COMPRESIÓN DEL CONCRETO HIDRAULICO
AASHTO DESIGNATION T 22 ASTM C 39
| Guatemala | 2025-09-05
interesado: | MUNICIPALIDAD DE ZUNILITO, SUCHITEPEQUEZ
Empresa Ejecutora: | MVC MAURICIO VALDEZ CONSTRUCCIONES |  |  | CONSTRUCCIONES Y VENTA -ADONAI-
Presente.
Me dirijo a ustedes deseándoles éxitos en sus labores diarias.
El motivo de la presente es para entregar resultados de los testigos realizados a la mezcla de concreto hidraulico para resistencia a la compresión colocado en Proyecto:
PROYECTO: | AMPLIACION SISTEMA DE ALCANTARILLADO SANITARIO SECTOR I, ALDEA SAN LORENCITO, ZUNILITO, SUCHITEPEQUEZ
RESISTENCIA A LA COMPRESIÓN DEL CONCRETO DE: CONEXIONES DOMICILIARES, REPOSICIÓN DE RODADURA, POZO DE VISITA Y GRADAS DE INGRESO
Adjunto encontrará el detalle de los resultados obtenidos.
Quedo a sus órdenes para cualquier consulta.
OBSERVACION:
Atentamente:
¦
Realizó: |  |  | Vo. Bo.
Noé Vicente Dubón

## CONEXIOINES
MULTISERVICIOS VIVEL
CONTROL DE RESISTENCIA DE CONCRETO HIDRAULICO
DETERMINACION DE LA RESISTENCIA A LA COMPRESIÓN DEL CONCRETO HIDRAULICO
AASHTO DESIGNATION T - 22
ASTM C 39
Interesado: |  | MUNICIPALIDAD DE ZUNILITO, SUCHITEPEQUEZ
Empresa Ejecutora |  | MVC MAURICIO VALDEZ CONSTRUCCIONES
Proyecto: |  | AMPLIACION SISTEMA DE ALCANTARILLADO SANITARIO SECTOR I, ALDEA SAN LORENCITO, ZUNILITO, SUCHITEPEQUEZ
Estructura: |  | FUNDICIÓN DE CONEXIONES DOMICILIARES
Resistencia: |  | 210 kg/cm2 | 3000 | PSI | Cemento Utilizado |  | UGC |  | 4060 | PSI
Fecha de Fundición: |  | 2025-08-07 |  |  | Fecha de Informe |  | 2025-09-04
Estación: |  | 0+600 | 0+550 | Lado/Carril
MUESTREO DE CONCRETO FRESCO EN CAMPO AASHTO T 141 ASTM C 172 NGO 41057
Probeta No. | Fecha de Hechura | Fecha de Ruptura | Edad | Peso del cilindro | Diametro | Area | Tipo de falla | Carga en libras | Resistencia | Promedio
|  |  | en Dias | (Lbs) | (pulg) | Plg.² |  |  | PSI | %
1 | 2025-08-07 | 2025-08-14 | 7 | 28.17 | 5.95 | 27.81 | 5 | 61486 | 2211 | 73.7% | 90-95 | 101900 | 107350
2 | 2025-08-07 | 2025-08-21 | 14 | 29.18 | 5.91 | 27.43 | 1 | 78061 | 2846 | 94.87% | 70-85 | 79500 | 84750
3 | 2025-08-07 | 2025-09-04 | 28 | 29.64 | 5.94 | 27.71 | 2 | 90100 | 3252 | 108.4% | 90-95 | 101900 | 107350
Observaciones: |  | Los testigos (Especímenes) fueron elaborados en campo por el interesado según norma AASHTO T 141, los resultados se detallan en el informe
Realizó: | [8 empty] | Vo. Bo.
Noé Vicente Dubón
Formulas:
Fecha de Ruptura = [Fecha de Hechura]+[Edad]
Generar

## RODADURA
MULTISERVICIOS VIVEL
CONTROL DE RESISTENCIA DE CONCRETO HIDRAULICO
DETERMINACION DE LA RESISTENCIA A LA COMPRESIÓN DEL CONCRETO HIDRAULICO
AASHTO DESIGNATION T - 22
ASTM C 39
Interesado: |  | MUNICIPALIDAD DE ZUNILITO, SUCHITEPEQUEZ
Empresa Ejecutora |  | MVC MAURICIO VALDEZ CONSTRUCCIONES
Proyecto: |  | AMPLIACION SISTEMA DE ALCANTARILLADO SANITARIO SECTOR I, ALDEA SAN LORENCITO, ZUNILITO, SUCHITEPEQUEZ
Estructura: |  | FUNDICIÓN REPOSICIÓN DE RODADURA
Resistencia: |  | 210 kg/cm2 | 3000 | PSI | Cemento Utilizado |  | UGC |  | 4060 | PSI
Fecha de Fundición: |  | 2025-08-07 |  |  | Fecha de Informe |  | 2025-09-04
Estación: |  | 0+600 | 0+550 | Lado/Carril
MUESTREO DE CONCRETO FRESCO EN CAMPO AASHTO T 141 ASTM C 172 NGO 41057
Probeta No. | Fecha de Hechura | Fecha de Ruptura | Edad | Peso del cilindro | Diametro | Area | Tipo de falla | Carga en libras | Resistencia | Promedio
|  |  | en Dias | (Lbs) | (pulg) | Plg.² |  |  | PSI | %
1 | 2025-08-07 | 2025-08-14 | 7 | 29.37 | 5.96 | 27.9 | 3 | 63105 | 2261.828 | 75.39% | 90-95 | 101900 | 107350
2 | 2025-08-07 | 2025-08-21 | 14 | 28.94 | 5.97 | 27.99 | 2 | 76643 | 2738.228 | 91.27% | 70-85 | 79500 | 84750
3 | 2025-08-07 | 2025-09-04 | 28 | 28.85 | 5.91 | 27.43 | 4 | 86125 | 3139.81 | 104.7% | 90-95 | 101900 | 107350
Observaciones: |  | Los testigos (Especímenes) fueron elaborados en campo por el interesado según norma AASHTO T 141, los resultados se detallan en el informe
Realizó: | [8 empty] | Vo. Bo.
Noé Vicente Dubón
Formulas:
Fecha de Ruptura = [Fecha de Hechura]+[Edad]
Generar

## POZO
MULTISERVICIOS VIVEL
CONTROL DE RESISTENCIA DE CONCRETO HIDRAULICO
DETERMINACION DE LA RESISTENCIA A LA COMPRESIÓN DEL CONCRETO HIDRAULICO
AASHTO DESIGNATION T - 22
ASTM C 39
Interesado: |  | MUNICIPALIDAD DE ZUNILITO, SUCHITEPEQUEZ
Empresa Ejecutora |  | MVC MAURICIO VALDEZ CONSTRUCCIONES
Proyecto: |  | AMPLIACION SISTEMA DE ALCANTARILLADO SANITARIO SECTOR I, ALDEA SAN LORENCITO, ZUNILITO, SUCHITEPEQUEZ
Estructura: |  | FUNDICIÓN POZO DE VISITA PRE-FABRICADO DE CONCRETO
Resistencia: |  | 210 kg/cm2 | 3000 | PSI | Cemento Utilizado |  | UGC |  | 4060 | PSI
Fecha de Fundición: |  | 2025-08-07 |  |  | Fecha de Informe |  | 2025-09-04
Estación: |  | 0+600 | 0+550 | Lado/Carril
MUESTREO DE CONCRETO FRESCO EN CAMPO AASHTO T 141 ASTM C 172 NGO 41057
Probeta No. | Fecha de Hechura | Fecha de Ruptura | Edad | Peso del cilindro | Diametro | Area | Tipo de falla | Carga en libras | Resistencia | Promedio
|  |  | en Dias | (Lbs) | (pulg) | Plg.² |  |  | PSI | %
1 | 2025-08-07 | 2025-08-14 | 7 | 28.3 | 5.97 | 27.99 | 2 | 62816 | 2244 | 74.8% | 90-95 | 101900 | 107350
2 | 2025-08-07 | 2025-08-21 | 14 | 28.27 | 5.94 | 27.71 | 2 | 79644 | 2874 | 95.8% | 70-85 | 79500 | 84750
3 | 2025-08-07 | 2025-09-04 | 28 | 29.13 | 5.96 | 27.9 | 5 | 91590 | 3283 | 109.4% | 100-103 | 101900 | 107350
Observaciones: |  | Los testigos (Especímenes) fueron elaborados en campo por el interesado según norma AASHTO T 141, los resultados se detallan en el informe
Realizó: | [8 empty] | Vo. Bo.
Noé Vicente Dubón
Formulas:
Fecha de Ruptura = [Fecha de Hechura]+[Edad]
Generar

## GRADAS
MULTISERVICIOS VIVEL
CONTROL DE RESISTENCIA DE CONCRETO HIDRAULICO
DETERMINACION DE LA RESISTENCIA A LA COMPRESIÓN DEL CONCRETO HIDRAULICO
AASHTO DESIGNATION T - 22
ASTM C 39
Interesado: |  | MUNICIPALIDAD DE ZUNILITO, SUCHITEPEQUEZ
Empresa Ejecutora |  | MVC MAURICIO VALDEZ CONSTRUCCIONES
Proyecto: |  | AMPLIACION SISTEMA DE ALCANTARILLADO SANITARIO SECTOR I, ALDEA SAN LORENCITO, ZUNILITO, SUCHITEPEQUEZ
Estructura: |  | FUNDICIÓN GRADAS DE INGRESO
Resistencia: |  | 210 kg/cm2 | 3000 | PSI | Cemento Utilizado |  | UGC |  | 4060 | PSI
Fecha de Fundición: |  | 2025-08-07 |  |  | Fecha de Informe |  | 2025-09-04
Estación: |  | 0+600 | 0+550 | Lado/Carril
MUESTREO DE CONCRETO FRESCO EN CAMPO AASHTO T 141 ASTM C 172 NGO 41057
Probeta No. | Fecha de Hechura | Fecha de Ruptura | Edad | Peso del cilindro | Diametro | Area | Tipo de falla | Carga en libras | Resistencia | Promedio
|  |  | en Dias | (Lbs) | (pulg) | Plg.² |  |  | PSI | %
1 | 2025-08-07 | 2025-08-14 | 7 | 28.6 | 5.93 | 27.62 | 3 | 61798 | 2237.437 | 74.58% | 90-95 | 101900 | 107350
2 | 2025-08-07 | 2025-08-21 | 14 | 28.77 | 5.92 | 27.53 | 5 | 75145 | 2729.568 | 90.99% | 70-85 | 79500 | 84750
3 | 2025-08-07 | 2025-09-04 | 28 | 29.06 | 5.92 | 27.53 | 2 | 87451 | 3176.571 | 105.9% | 90-95 | 101900 | 107350
Observaciones: |  | Los testigos (Especímenes) fueron elaborados en campo por el interesado según norma AASHTO T 141, los resultados se detallan en el informe
Realizó: | [8 empty] | Vo. Bo.
Noé Vicente Dubón
Formulas:
Fecha de Ruptura = [Fecha de Hechura]+[Edad]
Generar